## Material Parameters
Dry Sand | [8 empty] | Same Sand with 6,14 % Moisture Content
[11 empty] | Sand | [5 empty] | Humus
[11 empty] | dry |  |  | moisture 6.14% |  |  | dry |  |  | moisture 6.24%
[10 empty] | T | cp | lambda | rho | cp | lambda | rho | cp | lambda | rho | cp | lambda | rho
[10 empty] | °C | J/kgK | W/mK | kg/m³ | J/kgK | W/mK | kg/m³ | J/kgK | W/mK | kg/m³ | J/kgK | W/mK | kg/m³
[10 empty] | -10 | 0.889 | 0.3809185 | 1822 | 1.069509 | 1.243525 | 1928 | 0.9134397 | 0.3401067 | 1942 | n.a. | 0.5044337 | 2004.4
[10 empty] | 0 |  | 0.378415 | 1822 |  | 0.9787623 | 1928 | 0.9660883 | 0.3369517 | 1942 | n.a. | 0.489722 | 2004.4
[10 empty] | 10 | 0.947 | 0.379574 | 1822 | 1.094586 | 0.951422 | 1928 | 0.9737414 | 0.325104 | 1942 | n.a. | 0.4832867 | 2004.4
[10 empty] | 20 | 0.941 | 0.3840397 | 1822 | 1.151704 | 0.9338723 | 1928 | 1.006091 | 0.316232 | 1942 | n.a. | 0.5017097 | 2004.4
[10 empty] | 25 | 0.962 | 0.388397 | 1822 | 1.10043 | 0.9618953 | 1928 | - | 0.3121443 | 1942 | n.a. | 0.508582 | 2004.4
[10 empty] | 30 | 0.985 | 0.387436 | 1822 | 1.115618 | 0.9728457 | 1928 | 1.055964 | 0.30684 | 1942 | n.a. | 0.515379 | 2004.4
[10 empty] | 40 | 1.027 | 0.3896207 | 1822 | 1.134265 | 1.094771 | 1928 | 1.085965 | 0.2991133 | 1942 | n.a. | 0.536226 | 2004.4
[10 empty] | 50 | 1.065 | 0.391461 | 1822 | 1.138725 | 1.187967 | 1928 | 1.085204 | 0.3057887 | 1942 | n.a. | 0.5523477 | 2004.4
[10 empty] | 60 | 1.038 | 0.3929217 | 1822 | 1.183844 | 1.30507 | 1928 | 1.071721 | 0.3024073 | 1942 | n.a. | 0.561682 | 2004.4
[10 empty] | 70 | 1.061 | 0.3872547 | 1822 | 1.294783 | 1.458314 | 1928 | 1.106195 | 0.2972273 | 1942 | n.a. | 0.5661037 | 2004.4
Dry Humus Garden Soil
| Humus / 6,24% H2O | Measurement procedure acoording to DIN EN 12664, DIN EN 12667, DIN EN 12939, ISO 8301, ASTM C518 and JIS A1412 |  |  |  |  | Start of measurement: | 2020-10-29
[7 empty] | Gas flow: | Ambient / Static
[7 empty] | Isothermal conditions ∂T/∂t: | < 0,1 K/min
|  | measured data l / W/m.K |  |  | mean value l / W/m.K | statistical analysis: k = 2 l / W/m.K
|  | Humus / 6,24% H2O | Humus / 6,24% H2O | Humus / 6,24% H2O | Humus / 6,24% H2O
| T / °C | run 1 | run 2 | run 3 | mean value | + √ [ESU² + MSU²]¦l | SDV¦l | uc(l)
| -10 | 0.526313 | 0.480876 | 0.506112 | 0.5044337 | 0.002402497 | 0.02276495 | 0.04578274
| 0 | 0.498691 | 0.473243 | 0.497232 | 0.489722 | 0.00603571 | 0.01428987 | 0.03102451
| 10 | 0.505423 | 0.459979 | 0.484458 | 0.4832867 | 0.008359857 | 0.02274463 | 0.04846465
| 20 | 0.532566 | 0.474454 | 0.498109 | 0.5017097 | 0.00751673 | 0.02922285 | 0.06034819
| 25 | 0.543956 | 0.479206 | 0.502584 | 0.508582 | 0.001432484 | 0.03278906 | 0.06564068
| 30 | 0.553181 | 0.485455 | 0.507501 | 0.515379 | 0.004750218 | 0.03454345 | 0.06973706
| 40 | 0.581822 | 0.503259 | 0.523597 | 0.536226 | 0.003595772 | 0.04077567 | 0.08186781
| 50 | 0.595631 | 0.521939 | 0.539473 | 0.5523477 | 0.00687537 | 0.03849605 | 0.07821039
| 60 | 0.60154 | 0.534622 | 0.548884 | 0.561682 | 0.008749526 | 0.03524693 | 0.07263334
| 70 | 0.599566 | 0.544127 | 0.554618 | 0.5661037 | 0.01510696 | 0.02945015 | 0.06619762
| M 3.21 Moist Soil | Measurement procedure acoording to DIN EN 12664, DIN EN 12667, DIN EN 12939, ISO 8301, ASTM C518 and JIS A1412 |  |  |  |  | Start of measurement: | 2021-01-11
[7 empty] | Gas flow: | Ambient / Static
[7 empty] | Isothermal conditions ∂T/∂t: | < 0,1 K/min
|  | measured data l / W/m.K |  |  | mean value l / W/m.K | statistical analysis: k = 2 l / W/m.K
|  | M 3.21 Moist Soil | M 3.21 Moist Soil | M 3.21 Moist Soil | M 3.21 Moist Soil
| T / °C | run 1 | run 2 | run 3 | mean value | + √ [ESU² + MSU²]¦l | SDV¦l | uc(l)
| -10 | 0.825022 | 0.774611 | 0.967204 | 0.8556123 | 0.01883793 | 0.09987413 | 0.2032704
| 0 | 0.680661 | 0.705645 | 0.773196 | 0.719834 | 0.0188328 | 0.04787147 | 0.1028854
| 10 | 0.63625 | 0.645082 | 0.714246 | 0.6651927 | 0.01882767 | 0.04271034 | 0.09335212
| 20 | 0.664891 | 0.664809 | 0.737738 | 0.689146 | 0.01882254 | 0.04208193 | 0.09219927
| 25 | 0.679318 | 0.675968 | 0.750797 | 0.7020277 | 0.01881741 | 0.04226868 | 0.09253619
| 30 | 0.69597 | 0.689287 | 0.762121 | 0.7157927 | 0.01881228 | 0.04026042 | 0.08887752
| 40 | 0.731368 | 0.719482 | 0.791773 | 0.747541 | 0.02434287 | 0.03876431 | 0.09154774
| 50 | 0.767238 | 0.749606 | 0.822515 | 0.7797863 | 0.02987347 | 0.0380398 | 0.09673573
| 60 | 0.800433 | 0.782404 | 0.855305 | 0.812714 | 0.03540407 | 0.03797046 | 0.1038307
| 70 | 0.832433 | 0.812655 | 0.888585 | 0.8445577 | 0.04093466 | 0.03939031 | 0.1136177

## Tabelle1
| time |  | material |  | geometry |  |  |  | heat input
measurement | date | duration | type | moisture content | diameter | pitch | height | length | power
[5 empty] | mm | mm | mm | m | W/m
h
M2.3 | 2020-06-27 | 56 | sand | dry | 350 | 100 | 1000 | 11.2 | 10
M2.4 | 2020-10-05 | 220 | sand | dry | 350 | 100 | 1000 | 11.2 | 10
M3.1 | 2021-02-17 13:07 | 140 | humus | untreated | 350 | 100 | 1000 | 11.2 | 10
M3.2 | 2021-03-04 13:58 | 92 | humus | untreated | 350 | 200 | 1000 | 5.5 | 10
Note on D5: [Kommentarthread] Ihre Version von Excel gestattet Ihnen das Lesen dieses Kommentarthreads. Jegliche Bearbeitungen daran werden jedoch entfernt, wenn die Datei in einer neueren Version von Excel geöffnet wird. Weitere Informationen: https://go.microsoft.com/fwlink/?linkid=870924. Kommentar: preparation time and temperature harmonisation not included
Note on D8: [Kommentarthread] Ihre Version von Excel gestattet Ihnen das Lesen dieses Kommentarthreads. Jegliche Bearbeitungen daran werden jedoch entfernt, wenn die Datei in einer neueren Version von Excel geöffnet wird. Weitere Informationen: https://go.microsoft.com/fwlink/?linkid=870924. Kommentar: had to be aborted because of available timeslots in Lab